## 消耗性物料分类目录
附件2
印刷线路板行业消耗性物料分类目录
行业：线路板 | [7 empty] | 工序:板面处理、沉铜、电镀、显影、蚀刻、印刷、防氧化
工序流程 | 序号 | 中文名称 | 英文名称 | 规格型号 | 商品编码 | 成份 | 有无物化 | 作用、效果 | 备注
白字 | 1 | 字符油墨 |  |  | 32159090 | 村脂，填充料，色料，二丙二醇甲醚 | 有 | 用于印刷线路板上的字符
板面处理 | 2 | 浸锡基本剂2000 |  |  | 28332990 | 硫脲(10-25%),水 | 无 | 用于线路板表面处理,提供反应环境使线路板表面沉积一层锡
| 3 | 浸锡校正剂SN |  |  | 28332990 | 硫脲(2.5-10%),水 | 无 | 用于线路板表面处理,提供反应环境使线路板表面沉积一层锡
| 4 | 浸锡基本剂2000 |  |  | 28332990 | 硫脲（10~25%）、水 | 无 | 用于线路板表面处理,提供反应环境使线路板表面沉积一层锡
| 5 | 浸锡校正剂SN |  |  | 28332990 | 硫脲（2.5~10%）、水 | 无 | 用于线路板表面处理,提供反应环境使线路板表面沉积一层锡
| 6 | 沉锡溶液C |  |  | 28419000 | 甲基磺酸锡(25~50%)、水 | 有 | 用于线路板表面处理，在线路板表面沉积一层锡。
| 7 | 浸锡基本剂LP |  |  | 28419000 | 甲基磺酸(25~50%)、水 | 无 | 用于线路板表面处理,提供反应环境使线路板表面沉积一层锡
| 8 | 浸锡添加剂 |  |  | 28419000 | 甲基磺酸(2~10%)、水 | 无 | 用于线路板表面处理,提供反应环境使线路板表面沉积一层锡
| 9 | 有机防氧膜预浸剂加速液 |  |  | 38249090 | 氯化钠：30%、锡酸钠20%、脲素20%、水30% | 无 | 活化前预浸板面
| 10 | 有机防氧膜预浸剂加速液 |  |  | 38249090 | 氯化钠：30%、锡酸钠20%、脲素20%、水30% | 无 | 活化前预浸板面
| 11 | 有机防氧膜预浸剂添加液 |  |  | 38249090 | 氯化钠：30%、锡酸钠20%、脲素20%、水30% | 无 | 活化前预浸板面
沉金 | 12 | 516开缸剂 |  |  | 38249090 | 亚硫酸钠10-20%，水80-90% | 无 | 沉厚金开缸
| 13 | 浸金补充剂 | Aurotech SF Plus Replenisher Solution |  | 38249090 | 柠檬酸5%,柠檬酸钾5%,络合酸5%，水85% | 无 | 用于沉金工序，补充金缸药水的PH缓冲剂
| 14 | 浸金建浴剂 | Aurotech SF Plus Make Up Solution |  | 38249090 | 磷酸:10%,磷酸钾5%,其它:70%,柠檬的络合剂10%,缓冲剂5% | 无 | 用于沉金工序，用于配制新金缸药水，作为金缸药水的PH缓冲剂
沉镍 | 15 | 化镍活化剂 | Aurotech Activator Conc |  | 38151200 | 硫酸钯10%,硫酸0.5-5%,胺类络合物30-40%,其它为水 | 有 | 用于沉镍工序，药水中钯是沉镍反应的起动剂和催化剂
| 16 | 化镍补充剂 | Aurotech CNN Replenishment Part A |  | 38249090 | 硫酸镍10%,水75%,其它5%，镍盐10% | 有 | 用于沉镍工序，补充镍缸药水中镍盐的浓度
| 17 | 化镍混合剂 | Aurotech Premix Part B |  | 38249090 | 次亚磷酸钠35-40%,水40%,其它5%，钠稳定剂15% | 无 | 用于沉镍工序，补充镍缸药水中次亚磷酸钠的浓度
| 18 | 化镍建浴剂 | Aurotech CNN Mod. Make Up Sol. |  | 38249090 | 次亚磷酸钠25%,水55%,其它5%，钠稳定剂15% | 无 | 用于沉镍工序，用于配新镍缸药水，是沉镍反应的还原剂
| 19 | 微蚀后浸剂 | CIMATEC PR-505 |  | 38249090 | 硫酸20%,碳酸钾20%，硫酸磷30%，水29%，硫酸铜1% | 无 | 用于沉镍、沉锡工序
沉铜 | 20 | 预浸剂 | Cataprep 404 Predip |  | 38249090 | 氯化钠：30%、锡酸钠20%、脲素20%、水30% | 无 | 活化前预浸板面
| 21 | 甲醛 | Formaldehyde |  | 29121100 | HCHO:37%、水：62%，其它1% | 无 | PTH工序，沉铜缸还原剂，使孔壁沉上铜待定是否催化剂
| 22 | 沉铜除油剂 | Securiganth 902 Cleaner |  | 34029000 | 阴离子活性剂10-30%，丙醇1-10%，单乙醇胺10-30% | 无 | PTH工序调整剂,清洗、调整、湿润孔壁，增强孔壁的亲水性
| 23 | 沉铜除油添加剂 |  |  | 34029000 | 硫酸38%,硬脂酸盐10%,甲酸5%,胺基乙醇10%,三乙醇胺3%,其它为水 | 无 | PTH工序，除油剂，具有清洁、湿润扎壁的作用，增强孔壁的亲水性
| 24 | 沉铜清洁剂 | Circuposit MLB Promoter 214D-2 |  | 34029000 | 阴离子表面活性剂6%，磷酸钠50%,其它无机盐4%,其它为水 | 无 | PTH工序，除胶活化剂，有活化孔壁的作用
| 25 | 沉铜湿滑清洁剂 |  |  | 34029000 | 阴离子表面活性剂6%，磷酸钠50%,其它无机盐4%,其它为水 | 无 | PTH工序，除胶活化剂，有活化孔壁的作用
| 26 | 酸性除油剂 | Cupra Pro S2 |  | 34029000 | 盐酸15%,十二烷基苯磺酸钠20%,十二烷基苯磺酸钠20%,水45% | 无 | 去除板面油渍及指印
| 27 | 微孔除油剂 |  |  | 34029000 | 次磷酸钠87%,阳离子表面活性剂0.6%,水12.4% | 无 | 用来清洁板面和孔内
| 28 | 酸性除油剂 | Cupra Pro S2 |  | 34029000.9 | 甲基硫酸：10~25%、水30%，非离子活性剂 5-10%，十二烷基苯磺酸钠5-10%，硫酸25% | 无 | 清除线路板表面油污
| 29 | 沉铜活化剂 | Neoganth Activator 834 Conc |  | 38151200 | 氯化钯20-40%,氯化钠10-15%胺类化合物15%,其他为水 | 有 | PTH工序活化剂，在孔壁上沉上钯，为化学沉铜提供结晶核
| 30 | 高温活化剂 |  |  | 38151200 | 钯1%、二氯化锡22%、其它为水 | 有 | PTH工序，使孔壁沉上钯，为化学沉铜提供结晶核
| 31 | 活化基本液 |  |  | 38151200 | 钯1%、二氯化锡22%、其它为水 | 有 | PTH工序，使孔壁沉上钯，为化学沉铜提供结晶核
| 32 | 活化剂 | ACTIVATOR 49 |  | 38151200 | 钯1%、二氯化锡22%、其它为水 | 有 | PTH工序，使孔壁沉上钯，为化学沉铜提供结晶核
| 33 | 微孔活化剂 |  |  | 38151200 | 钯1%、二氯化锡22%、其它为水 | 有 | PTH工序，使孔壁沉上钯，为化学沉铜提供结晶核
| 34 | 高速沉铜加促剂 | M COPPER 85C |  | 38159000 | 氢氧化钠24%、氟硼酸：33%、水43% | 无 | PTH工序，化学沉铜液，调节铜缸PH值，控制反应速度
| 35 | 高速沉铜加促剂添加液 |  |  | 38159000 | 氢氧化钠24%、氟硼酸：33%、水43% | 无 | PTH工序，化学沉铜液，调节铜缸PH值，控制反应速度
| 36 | 加促剂 | M Accelerate B |  | 38159000 | 亚氯酸钠：20%、水：20%、氧化剂30%、无机酸30% | 无 | PTH工序，加促剂，有活化后解胶的作用，使钯核暴露出来，为沉铜提供晶核
| 37 | 沉铜处理剂 | METEX 9267 Cleaner |  | 38249090 | 亚硝酸钠：10%、硼酸钠：60%、其它：30% | 无 | PTH工序，除油剂，有清洁、湿润孔壁的作用，增强孔壁的亲水性
| 38 | 沉铜促化剂基本液 |  |  | 38249090 | 亚氯酸钠：20%、水：20%、氧化剂30%、无机酸30% | 无 | PTH工序，加促剂，有活化后解胶的作用，使钯核暴露出来，为沉铜提供晶核
| 39 | 沉铜促化剂添加液 |  |  | 38249090 | 亚氯酸钠：20%、水：20%、氧化剂30%、无机酸30% | 有 | PTH工序，加促剂，有活化后解胶的作用，使钯核暴露出来，为沉铜提供晶核 | 24"×30"
| 40 | 沉铜调节剂 | Securiganth P500 Reducing Conditioner |  | 38249090 | 羟胺硫酸钠30%，水50%，其它10%，硫酸羟胺10% | 无 | PTH工序，化学还原剂，中和MnO2
| 41 | 沉铜基本剂 |  |  | 38249090 | 氢氧化钠：20%,络合铜：25%,其它：45%,硫酸10% | 有 | PTH工序，化学沉铜液，为化学沉铜提供CM2+ | 24"×36"
| 42 | 沉铜减速剂 |  |  | 38249090 | 甲醇2%，二胺基四乙酸钠25%,水40%,络合物33% | 无 | PTH工序，化学沉铜药水，具有络合作用
| 43 | 沉铜开缸剂 |  |  | 38249090 | 氢氧化钠20%,络合铜25%,其它成份55% | 有 | 用于沉铜线,沉铜开缸用
| 44 | 沉铜膨胀液 | Securganth P Swelling Agent Conc |  | 38249090 | 丙醇20%、乙二醇40%，乙醚20%，水20% | 无 | PTH工序，膨胀剂，溶胀孔壁环氧树脂
| 45 | 沉铜条件剂 | XD-6190 -T |  | 38249090 | 十六烷基溴代吡啶25%，水70%，其它5% | 无 | PTH工序，除油剂，有清洁、湿润孔壁的作用，增强孔壁的亲水性
| 46 | 沉铜微孔清洁剂 |  |  | 38249090 | 亚硝酸钠：10%、硼酸钠：60%、其它：30% | 无 | PTH工序，除油剂，有清洁、湿润孔壁的作用，增强孔壁的亲水性
| 47 | 沉铜稳定剂 |  |  | 38249090 | 甲醇3%、亚铁氰化钠10%、水>70% 络合物33%、水65%、甲醇2% | 无 | 用于沉铜线,降低铜缸副反应的发生
| 48 | 沉铜预浸剂 | Neoganth B Pre Dip Soloution |  | 38249090 | 硫化氢钠：10%、水：80%,氟硼酸钠10% | 无 | PTH工序，预浸剂，具有保持活化缸浓度稳定的作用
| 49 | 沉铜中和剂 | M Neutralize |  | 38249090 | 羟胺硫酸钠30%，硫酸：23%、乙醇酸4%、其余水 | 无 | PTH工序，具有中和MnO2的作用
| 50 | 除胶渣附加剂 | M 79224 |  | 38249090 | 氢氧化钠：30%、水60%、其它10% | 无 | PTH工序，清除孔壁胶渣的作用 | 20"×24"
| 51 | 调整剂 860 |  |  | 38249090 | 三异丙酮胺5-15%，非离子表面活化剂10-20%，水〉65% | 有 | 用于线路板沉铜前，调整线路板孔孔壁的电性，使线路板孔壁能沉上铜。
| 52 | 高速沉铜附加剂 |  |  | 38249090 | 络合物30%,甲醇：10%,氢氧化钠15%,甲醛5%,其它为水 | 无 | PTH工序，化学沉铜液，具有络合作用，维持铜缸稳定
| 53 | 高速沉铜附加剂 | M COPPER 85B |  | 38249090 | 络合物30%,甲醇：10%,氢氧化钠15%,甲醛5%,其它为水 | 无 | PTH工序，化学沉铜液，具有络合作用，维持铜缸稳定
沉铜 | 54 | 高速沉铜基本剂 |  |  | 38249090 | 氢氧化钠：23%、络合物：25%、硫酸铜：10%、水39% 、甲酸3% | 有 | PTH工序，化学沉铜液，调节铜缸PH值，控制反应速度
| 55 | 高速沉铜加促剂基本液 |  |  | 38249090 | 氢氧化钠24%、氟硼酸：33%、水43% | 无 | PTH工序，化学沉铜液，调节铜缸PH值，控制反应速度
| 56 | 高速沉铜添加剂C |  |  | 38249090 | 氢氧化钠：23%、络合物：25%、硫酸铜：10%、水39% 、甲酸3% | 有 | PTH工序，化学沉铜液，调节铜缸PH值，控制反应速度
| 57 | 化铜还原剂 | REDUCTION SOLUTION CU |  | 38249090 | 甲醛10%、氢氧化钠10%水：80% | 无 | 用于沉铜工序，是化学沉反应的还原剂
| 58 | 还原剂 |  |  | 38249090 | 甲醛10%、氢氧化钠10%水：80% | 无 | 用于沉铜工序，是化学沉反应的还原剂
| 59 | 基本膨胀剂 |  |  | 38249090 | 丙醇20%、乙二醇40%，乙醚20%，水20% | 无 | PTH工序，膨胀剂，溶胀孔壁环氧树脂
| 60 | 膨胀剂 | Circuposit MLB Conditioner 211 |  | 38249090 | 乙二醇醚45%、丙醇10%、乙醚25%、水15%、其它5% | 无 | PTH工序，膨胀剂，有溶胀孔壁环氧树脂的作用
| 61 | 膨胀添加剂 |  |  | 38249090 | 丙醇20%、乙二醇40%，乙醚20%，水20% | 无 | PTH工序，膨胀剂，溶胀孔壁环氧树脂
| 62 | 松化膨胀剂 |  |  | 38249090 | 乙二醇醚45%、丙醇10%、乙醚25%、水15%、其它5% | 无 | PTH工序，膨胀剂，有溶胀孔壁环氧树脂的作用
| 63 | 中和还原剂 |  |  | 38249090 | 羟胺硫酸钠30%，硫酸：23%、乙醇酸4%、其余水 | 无 | PTH工序，具有中和MnO2的作用
| 64 | 中和基本剂 |  |  | 38249090 | 羟胺硫酸钠30%，硫酸：23%、乙醇酸4%、其余水 | 无 | PTH工序，具有中和MnO2的作用
| 65 | 调节剂 |  |  | 38249090.9 | 氢氧化钠:25%、水：75% | 无 | PTH工序，化学沉铜液，调节铜缸PH值，控制沉铜速度
| 66 | 氟蚀安全溶液 |  |  | 38249090.9 | 钠20%,苯80% | 无 | 处理铁氟龙板料,以作沉铜用
沉锡 | 67 | 除油剂 | CIMATEC PR-514 |  | 34029000 | 硫酸38%,硬脂酸盐10%,甲酸5%,胺基乙醇10%,三乙醇胺3%,其它为水 (38249090) | 无 | PTH工序，除油剂，具有清洁、湿润扎壁的作用，增强孔壁的亲水性
| 68 | 除油剂 PP |  |  | 38249090 | 乙二醇10-20%,水 | 无 | 用于沉锡工序,清洁线路板表面油污和氧化物
打磨 | 69 | 磨辘 |  |  | 96035091.9 | 碳化硅 | 无 | 打磨铜面
| 70 | 飞翼辘 |  |  | 96035091.9 | 不织物、碳化硅 | 无 | 打磨铜面
镀金 | 71 | 氨基磺酸镍 |  |  | 28530090 | 氨基磺酸镍 | 有 | 为金手指拉电镀镍缸提供离子镍
| 72 | 导电比重调整剂 |  |  | 38249090 | 柠檬酸钴10%，柠檬酸25%，其它成份65% | 有 | 用于板面电镀
| 73 | 导电黑油 |  |  | 38249090 | 碳粉30%,溶剂(防白水)25%,填充剂(碳酸钙)45% | 有 | 提升镀液PH值,及镍含量
| 74 | 补充剂 A |  |  | 38249090 | 线性长链饱和彩脂肪酸4.77%,氨1%,水94.23% | 无 | 调整膜厚
| 75 | 补充剂 7100B | Auruna 7100 Replenisher B |  | 38249090 | 无机酸盐30%、柠檬酸10%、钴盐5%、其它为水 | 有 | 电镀金用
| 76 | 导金补充剂 |  |  | 38249090 | 柠檬酸钴10%，柠檬酸20%，水70% | 无 | 用于板面电镀拉
| 77 | 镀镍补充剂 |  |  | 38249090 | 糖精钠10%，甲醇2%，水88% | 无 | 用于板面电镀拉，线路板电镀用
| 78 | 金缸补充剂 | Ronovel CM Replenisher |  | 38249090 | KCN≥2%,柠檬酸≥3%,柠檬酸钾≥6%,水≥80% | 无 | 用于镀金工序
| 79 | 金缸充液（CM酸盐） |  |  | 38249090 | 柠檬酸钾0.5~1%,柠檬酸90~98%,氯化钾0.5~1% | 无 | 电镀金
| 80 | 金开缸剂 |  |  | 38249090 | 羧酸钾20%，有机磷化合物2%，水78% | 无 | 电镀金
| 81 | 镍光开缸剂 |  |  | 38249090 | 糖精钠3-8%,純水≧90% | 无 | 金手指镍缸开缸时用,增加镀镍的光泽及平整性
| 82 | 镀金开缸剂 |  |  | 38249090.9 | 柠檬酸钠<10%,柠檬酸钴<5%,柠檬酸<2%,水 | 无 | 板面电镀拉金缸开缸,帮助板面镀金
| 83 | 酸盐 | RONOVEL CM ACID SALT |  | 38249090.9 | 柠檬酸钾0.5-1%、柠檬酸70%，氯化钾0.5-1%,其它为水 | 无 | 线路板电镀用
| 84 | 钴 |  |  | 81059000 | 钴 | 有 | 电镀金用 | 是感光
| 85 | 钴浓缩液 |  |  | 81059000 | 柠檬酸钴2%、柠檬酸3%、水80%、其它15% | 有 | 线路板电镀用
镀镍 | 86 | 镀镍充剂 |  |  | 38249090 | 糖精钠3-8%,純水≧90% | 无 | 电镀镍缸开缸时用,增加镀镍的光泽,湿润性及平整性
| 87 | 防孔剂 | ANTI-PIT AGENT' NPA |  | 38249090 | 十二烷基硫酸钠、水 | 有 | 电镀镍用
| 88 | 镍角 |  |  | 75089010 | 镍+钴99.97%,铜0.001%,碳0.003%,铁0.0004%,硫0.023%,砷0.001%,铅0.0001%,锌0.0003% | 有 | 电镀镍
镀镍/金 | 89 | 硼酸 | BORIC ACID |  | 28100020 | 硼酸〉96%、其它杂质〈4% | 无 | 用于电镀镍工序，是一种缓冲剂，在镍缸药中，作为缓冲剂
防氧化 | 90 | 816清洗剂 |  |  | 34029000 | 乙醇胺、水 | 无 | 用于成品板的表面清洁
| 91 | 光亮剂 | MELPOLISH CU-67B |  | 38249090 | 甲醛20%、水55%、甲酸5%、铜离子20% | 无 | 用在抗氧化膜工序,是一种微蚀剂,除去电路板表面的氧化铜及粗化铜的表面,提高膜与铜的结合力
| 92 | 光亮剂A |  |  | 38249090 | 甲醛20%、水55%、甲酸5%、铜离子20% | 无 | 用在抗氧化膜工序,是一种微蚀剂,除去电路板表面的氧化铜及粗化铜的表面,提高膜与铜的结合力
| 93 | 光亮剂B |  |  | 38249090 | 甲醛20%、水55%、甲酸5%、铜离子20% | 无 | 用在抗氧化膜工序,是一种微蚀剂,除去电路板表面的氧化铜及粗化铜的表面,提高膜与铜的结合力
| 94 | 抗氧化剂 F2 |  |  | 38249090 | 取代咪唑衍生物5.6%,铜离子0.05%,线性长链饱和脂肪酸6.7%,醋酸9.8%,氨1.00%,水76.8% | 有 | 用来保护铜面不被氧化
| 95 | 抗氧化剂 |  |  | 38249090.9 | 取代咪唑衍生物5.6%,铜离子0.05%,线性长链饱和脂肪酸6.7%,醋酸9.8%,氨1.00%,水76.8% | 有 | 用来保护铜面不被氧化
干菲林 | 96 | 定影清洁剂 |  |  | 34029000 | 硫代硫酸铵42%，醋酸钠5-10%，硼酸1-5%，亚硫酸铵1-5%，醋酸1-5%，水40-45% | 无 | 用于黑菲林定影。
| 97 | 菲林清洁剂 |  |  | 34029000 | 20% 2-氨基-2-甲基丙酮, 80%水 | 无 | 超声波清洁工序,或者清洁菲林用
| 98 | 菲林AL1-7 | FILM AL17 |  | 37013029 | PP塑料,感光粉 | 无 | 用于干菲林工序，将客户提供的线路板复制到菲林DPC上，通过干菲林曝光后转移到线路板上。
| 99 | 黑菲林 |  |  | 37013029 | PP塑料,感光粉 | 无 | 用于内层或者外层干膜图象转移的生产工具, 以形成所需要的导电图形
| 100 | 黄菲林 |  |  | 37013029 | PP塑料，感光粉 | 无 | 用于外层干膜和绿油图象转移的生产工具, 以形成所需要的导电图形
| 101 | 干菲林/光致抗蚀干膜 |  |  | 37024422 | 聚丙烯酸树脂,感光粉,蓝色颜料,是干膜 | 无 | 适用于内层或者外层图象转移工序，作为图型转移的阻蚀剂及电镀的保护剂, 以形成所需要的导电图形。
| 102 | 菲林AL1-7 | FILM AL17 |  | 37024429 | PP塑料，感光粉 | 无 | 用于网房，制造丝印网线路图形。
| 103 | 菲林DPC | FOLEX DIAZO FILM |  | 37024429 | PP塑料，感光粉 | 无 | 用于外层干膜和绿油图象转移的生产工具
| 104 | 感光抗蚀刻油墨 |  |  | 37071000 | 感光剂≤40%、丙稀酸聚合体≥60% | 无 | 用于内层图象转移的阻蚀剂, 以形成所需要的导电图形
| 105 | 定影剂 | Kodak Ultraline Fixer Replenshr |  | 37079010 | 水30~35%、硫代硫酸铵 42%、乙酸钠5~10%、硼酸1~5%、亚硫酸铵1~5%、乙酸 1~5%、 亚流酸氢钠＜1% | 无 | 用于黑菲林定影。
| 106 | 菲林定影补充剂 |  |  | 37079010 | 硫代硫酸铵42%，醋酸钠5-10%，硼酸1-5%，亚硫酸铵1-5%，醋酸1-5%，水40-45% | 无 | 用于黑菲林定影。
| 107 | 菲林定影剂 |  |  | 37079010 | 硫代硫酸铵42%，醋酸钠5-10%，硼酸1-5%，亚硫酸铵1-5%，醋酸1-5%，水40-45% | 无 | 用于黑菲林定影。
| 108 | 菲林定影清洁剂 |  |  | 37079010 | 硫代硫酸铵42%，醋酸钠5-10%，硼酸1-5%，亚硫酸铵1-5%，醋酸1-5%，水40-45% | 无 | 用于黑菲林定影。
| 109 | 菲林显影补充剂 |  |  | 37079010 | 磷酸氢二钾1-5%，磷酸钾〈1%，亚硫酸钠5-10%，对苯二酚5%，水65-70% | 无 | 用于黑菲林显影。
| 110 | 菲林显影剂 |  |  | 37079010 | 磷酸氢二钾1-5%，磷酸钾〈1%，亚硫酸钠5-10%，对苯二酚5%，水65-70% | 无 | 用于黑菲林显影。
| 111 | 菲林显影清洁剂 |  |  | 37079010 | 磷酸氢二钾1-5%，磷酸钾〈1%，亚硫酸钠5-10%，对苯二酚5%，水65-70% | 无 | 用于黑菲林显影。
| 112 | 无泡定影剂 |  |  | 37079010 | 水30~35%、硫代硫酸铵 42%、乙酸钠5~10%、硼酸1~5%、亚硫酸铵1~5%、乙酸 1~5%、 亚流酸氢钠＜1% | 无 | 用于黑菲林定影。
| 113 | 显影剂 | D-IM DEVELOPER |  | 37079010 | 水65~70%、碳酸钠1~5%、溴化钠1~5%、亚硫酸钠5~10%、对苯二酚5%,碳酸钠 | 无 | 用于黑菲林显影。
| 114 | 显影液9033 | DEVELOPER SOLUTION |  | 37079090 | 碳酸钠 35%、碳酸钾35%、水30% | 无 | 用于蚀刻拉显影，通过干菲林曝光后将客户提供的线路图显影到敷铜板上,并将多余的干菲林清洗掉.
| 115 | 稀释剂 |  |  | 38140000 | 乙酸苯基汞≥70%、丙二醇一乙基醋酸乙酯≥20%、水≤10% | 无 | 用于稀释感光油。
| 116 | 稀释剂P |  |  | 38140000 | 乙酸丙汞≥80%,水≤10%,丙二醇一乙基醋酸乙酯≤10% | 无 | 用于稀释感光油墨。
黑化 | 117 | 黑化预浸剂 |  |  | 28151200 | 氢氧化钠25%、磷酸钠≤1%、水≥74% | 有 | 用于黑化工艺生产，与黑化氧化剂在混合后在同一缸中使用。
| 118 | 黑化除油剂 |  |  | 34029000 | 异丙醇40%、三乙醇胺10%、水50% | 无 | 用于黑化工艺生产，消除板表面的手指印和氧化物。
| 119 | 黑化后浸剂 |  |  | 38249090 | 二甲胺甲硼烷8%、氨水1%、水91% | 无 | 用于黑化工艺生产，将黑化后的铜表面的氧化铜变成氧化亚铜和氧化铜的混合物。
| 120 | 黑化氧化剂 |  |  | 38249090 | 亚氯酸钠27~28%、亚氯酸盐混合物3~4%、水67~88% | 无 | 用于黑化工艺生产，将铜表面氧化成黑色氧化铜，增加压板的粘合力。
黑化 | 121 | 棕化药水 |  |  | 38249090.9 | 硫酸5~10%、硝酸1~5%、乙醇胺40~60%、乙二胺5~15%、四甲基胺10~20% | 有 | 对板面油污清除并在线路板上涂上一层棕色氧化层，提高压板粘合力。
| 122 | 退膜纸 |  |  | 48114900 | 酸酯聚合物 | 无 | 黑化板之间隔离
绿油 | 123 | 碳油 | Carbon Paste TU-30SK-LP |  | 28030000 | 碳粉80%,乙二醇单丁醚20% | 有 | 导电用
| 124 | 液化感光型油墨 |  |  | 37071000 |  | 有 | 用于绿油工序印刷于线路板面,形成一层绿油层保护线路板用.印刷之后需曝光、显影工序 | 删除
| 125 | 感光阻焊油墨配硬化剂 | DSR-2200 TT-19BLHF |  | 37071000 | 乙烯基酯树脂26.3%、绿色色粉0.5%、硫酸钡/二氧化硅16.6、芳香族羰基化合物4.8%、胺类化合物0.1%、消泡剂及其他0.7%、乙酸二乙二醇乙醚8.3%、二丙二醇单甲基醚2.5%、溶剂石油脑（石油）重芳香族10.2% | 有 | 用于绿油工序, 印刷于线路板面,形成一层绿油层保护线路和蔼阻焊的作用.
| 126 | 封网浆 | BLUE FILLER |  | 35069900 | (白乳胶50%、PVA15%、丙烯酸10%、其余水） | 无 | 做丝印网用
喷锡 | 127 | 喷锡油 | UNIOIL 1004 |  | 38249090 | 甘油聚醚55%，乙二醇醚20%，水25% | 无 | 喷锡工序之抗氧化 ,保温,是表面保护层虽有残留但应除去
清洁 | 128 | 除油剂SF |  |  | 34029000 | 甲烷磺酸(10-25%),丁氧基乙醇(2.5-10%),水 | 无 | 用于线路板沉锡前处理,将线路板表面的氧化物及油污去除
| 129 | 碱性除油剂 |  |  | 34029000 | 氢氧化钠≤20%、乙二胺≤10%、水≥70% | 无 | 用于处理铜面的油脂等污染物。
| 130 | 清洁剂 5240 |  |  | 34029000 | 四氯化烯91%，丁基、醋酸盐6%，抑制剂2% | 无 | 清洗松香
| 131 | 沉金酸性除油剂 |  |  | 34029000.9 | 盐酸15%,十二烷基苯磺酸钠20%,十二烷基苯磺酸钠20%,水45% | 无 | 去除板面油渍及指印
| 132 | 镀铜酸性除油剂 |  |  | 34029000.9 | 甲基硫酸：10~25%、水30%，非离子活性剂 5-10%，十二烷基苯磺酸钠5-10%，硫酸25% | 无 | 清除线路板表面油污
| 133 | 除漆剂 |  |  | 38140000 | 二氯甲烷23%、单甲醚一缩贰（乙二醇）35%、32% | 无 | 用于清洗烤箱喷嘴。
| 134 | 清洁剂 |  |  | 38249090 | 乙二醇丁醚〈50%，胺基乙醇〈60% | 无 | 用于线路板的表面清洁，以达到客户对离子污染的要求。
| 135 | 微蚀剂C |  |  | 38249090 | 过氧硫酸氢钾100% | 无 | 用于线路板沉锡前处理,将线路板表面的氧化物及油污去除
| 136 | 中和剂 216-5 |  |  | 38249090 | 硫酸10%，羟基乙酸8%，羟爱硫酸盐8%，非离子表面活化剂〈0.2%，水〉64% | 无 | 用于清洗残留在线路板上的高锰酸钾溶液。
| 137 | 清洁剂 |  |  | 38249090.9 | 乙二醇丁醚〈50%，胺基乙醇〈60% | 无 | 用于线路板的表面清洁，以达到客户对离子污染的要求。
| 138 | 微蚀剂SF |  |  | 38249090.9 | 过硫酸钠(50-75%),硫酸氢钠(10-25%) | 无 | 用于线路板沉锡前处理,将线路板表面的氧化物及油污去除
| 139 | 粘尘辘 |  |  | 96035091.9 | 橡胶 | 无 | 用于清除线路板板表面的固体杂物
清洁、粗化 | 140 | 抛光磨辘 |  |  | 96035091.9 | 金属及胶丝 | 无 | 用于线路板贴膜前清洁及粗化板面
| 141 | 尼龙磨辘 |  |  | 96035091.9 | 金属40%及胶丝60% | 无 | 用于线路板贴膜前清洁及粗化板面
| 142 | 松香辘 |  |  | 96035091.9 | 金属及胶丝 | 无 | 线路板清洁及粗化板面
热风整平 | 143 | 高温物料键合剂200 |  |  | 38249090 | 过氧化氢≤40%、氢氧化钠10%、水≥50% | 无
| 144 | 高温物料键合剂300 |  |  | 38249090 | 硫脲≤20%、硫酸铜1%、水≥70% | 无
| 145 | 高温物料键合剂400 |  |  | 38249090 | 硫酸亚锡≤30%、硫酸≤5%、水≥65% | 无
| 146 | 高温物料起动剂 |  |  | 38249090 | 异丙氧基乙醇≤20%、乙二醇醚5%、水≥70% | 无
| 147 | 高温油 |  |  | 38249090 | 甘油聚醚55%，乙二醇醚20%，水25% | 无 | 喷锡工序之抗氧化 ,保温起到增强粘合力的作用
上胶 | 148 | 丙二醇甲醚 |  |  | 29094990.9 | 丙二醇甲醚≥99.5%,甲二醇丙醚≤0.5% | 无 | 用于含浸机工序,用于溶解Vantico 28391 High Tg 树脂
| 149 | 双氰胺 |  |  | 29262000 | 氰基胍≥99.7%、水份≤0.20%、灰份≤0.03%、杂质≤0.07% | 有 | 用作固化剂,用来和环氧树脂发生固化反映,生在一种新的高分子物质,实现环氧树脂的功能转变。
湿绿油 | 150 | 蓝胶浆 | SD2954 |  | 32151900 | 蓝色颜料,PP塑胶(溶解在高份子酯来的多制物、烷荃芳荃亚磷酸酯) | 无 | 用于湿膜印蓝胶，起保护喷锡板面作用
| 151 | 除泡剂 | ANTIFOAM 86 |  | 38249090 | C6H14O250%、H2O50% | 无 | 消除湿膜显影时产生的泡沫
| 152 | 消泡剂 |  |  | 38249090.9 | C6H14O250%,H2O50% | 无 | 消除湿膜显影时产生的泡沫
实验室 | 153 | 抛光液 |  |  | 38249090 | 水40-70%，聚乙二醇30-60%，金钢石0-2%，无定形硅0-2% | 无 | 用于抛光机上微切片抛光处理，消除微切片上的擦痕，便于显微境进行微观测量和分析。
蚀刻 | 154 | 蚀板盐 |  |  | 28271090 | 氯化氨≤95%,水≥5% | 无 | 用于将基材表面不需要的铜蚀刻掉，使基材表面出现所需要的图形
蚀刻 | 155 | 铜膜粗化剂 |  |  | 38249090 | 硫酸镁35-45%, 碳酸钾25-40%, 水15-40% | 无 | 用于蚀刻拉将基材表面不需要的铜蚀掉，使基材表面出现图形，实现图形转移。用于辘油机。
| 156 | 酸性微蚀剂 |  |  | 38249090.9 | 硫酸镁35~45%、钾-硫酸根25~40%、水15~40% | 无 | 用于内层干菲林前处理工序，除去铜表面的保护层及形成粗糙的铜表面, 便于与干膜或感光油紧密粘和。
| 157 | 微蚀剂 | CUPRAETCH PT PART A |  | 38249090.9 | 硫酸镁35~45%、钾-硫酸根25~40%、水15~40% | 无 | 用于内层干菲林前处理工序，除去铜表面的保护层及形成粗糙的铜表面, 便于与干膜或感光油紧密粘和。
图形电镀 | 158 | 镀镍调酸盐 |  |  | 38249090.9 | PH- 氨基磺酸98%，水2%,PH+碳酸镍98%，水2%,硫酸10%，甲醛2%，水88% | 无 | 用于板面电镀
| 159 | 微蚀剂C |  |  | 28334000 | 过氧硫酸氢钾100% | 无 | 铜面微蚀处理
| 160 | 镀铜光剂 |  |  | 38249090 | 甲醇：3~20%、硫酸5%、多羟基聚醚：3~20%、其它为水 | 无 | 电镀、整平、湿润
| 161 | 镀铜光亮剂补充液 |  |  | 38249090 | 硫酸铜1%,硫酸10%,苯磺酸钠1.5%,其它为水 | 无 | 增强电镀的均匀性和延展性,使镀层光亮
| 162 | 镀铜光亮剂浓缩液 |  |  | 38249090 | 硫酸铜1%,硫酸10%,苯磺酸钠1.5%,其它为水 | 无 | 增强电镀的均匀性和延展性,使镀层光亮
| 163 | 镀铜平整剂 |  |  | 38249090 | 甲醇：3~20%、硫酸5%、多羟基聚醚：3~20%、其它为水 | 无 | 电镀、整平、湿润
| 164 | 镀铜添加剂补充液 |  |  | 38249090 | 硫酸铜1%,硫酸10%,苯磺酸钠1.5%,其它为水 | 无 | 增强电镀的均匀性和延展性,使镀层光亮
| 165 | 镀铜添加剂浓缩液 |  |  | 38249090 | 硫酸铜1%,硫酸10%,苯磺酸钠1.5%,其它为水 | 无 | 增强电镀的均匀性和延展性,使镀层光亮
| 166 | 酸铜添加剂 | Cupracid Additive Universal Plus |  | 38249090 | 十二烷基磺酸钠20%，硫酸20%,其它为水 | 无 | 用于电镀工序，在镀镍过程中，使电镀层结晶细致，增加镀层的光亮度
| 167 | 酸铜整平剂 | Cupracid Universou Plus Basic Leveller |  | 38249090 | 乙基硫脲10%，硫酸20%,甲醛0.1-0.9%,其它为水 | 无 | 用于电镀工序，在镀镍过程中，增加电镀过程中的整平性有待研究
| 168 | 添加剂2001 | Copper Gleam 2001 Additive |  | 38249090 | 甲醇：3~20%、硫酸5%、多羟基聚醚：3~20%、其它为水 | 无 | 电镀、整平、湿润
| 169 | 添加剂CP | Electroposit 1100C Acid Copper |  | 38249090 | 硫酸铜1%,硫酸10%,苯磺酸钠1.5%,其它为水 | 无 | 增强电镀的均匀性和延展性,使镀层光亮
| 170 | 导电药水 |  |  | 38249090.9 | 柠檬酸20%，柠檬酸钾25%，水40% | 无 | 用于板面电镀拉，增强电镀液导电
| 171 | 阳极铜 |  |  | 74020000 | 铜99% | 有 | 适用于板面电镀工序，图形电镀工序，为电镀铜提供铜源
| 172 | 镍 |  |  | 75021000 | 镍99.97%,钴 | 有 | 用于板面电镀拉，线路板电镀用
褪锡 | 173 | 退锡水 | SOLDER STRIP 188K |  | 38249090 | 硝酸30%(HNO3)、水68%、硫酸铁1%、氨基磺酸1% | 无 | 褪锡
| 174 | 盐酸退锡水 |  |  | 38249090 | 硝酸30%(HNO3)、水68%、硫酸铁1%、氨基磺酸1% | 无 | 褪锡
褪银 | 175 | 酸性退银液基本剂 |  |  | 38249090 | 活性氯>2%、次氯酸＜5%、水 | 无 | 用于退除线路板表面的银层。
| 176 | 酸性退银液添加剂 |  |  | 38249090 | 活性氯>2%、次氯酸＜5%、水 | 无 | 用于退除线路板表面的银层。
| 177 | 退银剂 |  |  | 38249090 | 活性氯>2%、次氯酸＜5%、水 | 无 | 用于退除线路板表面的银层。
外形加工 | 178 | 锣刀 |  |  | 82089000 | 碳钢 | 无 | 用于锣机，锣线路板外型用
维修 | 179 | 锡线 |  |  | 80030000 | 聚酯 | 有 | 用于修理补线路
钻孔 | 180 | 钻咀 |  |  | 82075090 | 铁、钛、钨 | 无 | 用于钻机，线路板钻孔用
其它 | 181 | 浮石粉 |  |  | 25131000 | SiO2 70.5%, Al2O3 13.5% | 无 | 清洁印刷电路板面
| 182 | 研磨剂 |  |  | 2530909990 |  | 无 | 清洁印刷电路板面
| 183 | 氢氧化钠 |  |  | 2815110000 |  | 无 | 去除干膜或者清洁生产线
| 184 | 硫酸钠 |  |  | 2833190000 |  | 无 | 冲洗工业光膜用
| 185 | 硫酸钾 |  |  | 2836400000 |  | 无 | 冲洗工业光膜用
| 186 | 次磷酸钠溶液 |  |  | 2835100000 |  | 无
| 187 | 碳酸钠 |  |  | 2836200000 |  | 无 | 显影未曝光的干膜
| 188 | 异丙醇 |  |  | 2905122000 |  | 无
| 189 | 液态感光线路油墨 |  |  | 3215190000 |  | 无 | 用于内层图象转移的阻蚀剂, 以形成所需要的导电图形
| 190 | 粘网胶/环氧树脂 |  |  | 3506912000 |  | 无 | 用于网版制作
| 191 | 激光绘图仪胶片 |  |  | 3701309000 |  | 无
| 192 | 碳芯/活性碳 |  |  | 3802100000 | 碳 | 无 | 用于吸附溶液中的有机物杂质
| 193 | 助焊剂 |  |  | 3810900000 |  | 无 | 热风整平中使用，有一道工序将其除去
| 194 | 速化剂 |  |  | 3811900000 |  | 无 | 去掉钯胶
| 195 | 调薄水 |  |  | 3814000000 |  | 无
| 196 | 钯活化剂KAT-450 |  |  | 3815190000 |  | 无 | 在孔壁上沉积一层钯胶体
| 197 | 沉银微蚀剂 |  |  | 3824909090 |  | 无 | 微蚀
| 198 | 促进剂 |  |  | 3824909090 |  | 无
| 199 | 过硫酸氢钾混合物 |  |  | 3824909090 |  | 无 | 表面处理微蚀刻使用
| 200 | 黑孔药水 |  |  | 3824909090 |  | 有
| 201 | 镍润湿剂 |  |  | 3824909090 |  | 无
| 202 | 捕捉剂 |  |  | 3824909090 |  | 无 | 处理线路板制程中产生的废液，捕捉其中的金属元素
| 203 | 喷沙粉 |  |  | 3824909090 |  | 无
| 204 | 乳剂 |  |  | 3824909090 |  | 无
| 205 | 晒网浆 |  |  | 3824909090 |  | 无 | 用于网版制作
| 206 | 湿润剂 |  |  | 3824909090 |  | 无 | 除铝污
| 207 | 蚀排具剂 |  |  | 3824909090 |  | 无
| 208 | 酸性脱脂剂 |  |  | 3824909090 |  | 无 | 脱脂
| 209 | 消针孔剂 |  |  | 3824909090 |  | 无 | 脱脂时将盖在铜面上的针孔剂去掉
| 210 | 炸棍药水 |  |  | 3824909090 |  | 无 | 去除电镀夹头上度上的铜锡
| 211 | 胶带 |  |  | 3919101000 |  | 无
| 212 | 单面胶纸 |  |  | 3919109900 |  | 无
| 213 | 防电镀胶纸 |  |  | 3919109900 |  | 无 | 在板子上压一层胶纸，以防不要镀金的铜面镀上金
| 214 | 保护膜 |  |  | 3919909000 |  | 无 | 将保护膜覆盖于有电路图像的基板上，当用药液处理基板之后，保护膜随之消失
| 215 | 离型膜 |  |  | 3920209090 |  | 无
| 216 | 洗网纸/聚丙烯 |  |  | 3920209090 | 聚丙烯 | 无 | 用于清洁网版
| 217 | 酚醛垫板 |  |  | 3920940000 |  | 无 | 钻孔时作下垫板用
| 218 | 红胶 |  |  | 3920999000 |  | 无 | 将镀金区贴上红胶，防止喷锡时金面沾锡
| 219 | 胶刮 |  |  | 3926909000 | 橡胶 | 无 | 用于丝印绿油
| 220 | 塑料垫 |  |  | 3926909090 |  | 无 | 将基板切割成客户要求之形状时，胶垫随之被损坏
| 221 | 橡胶手套 |  |  | 4015190000 |  | 无 | 进行电气作业时做绝缘保护
| 222 | 胶圈 |  |  | 4016999000 |  | 无
| 223 | 纤维垫板 |  |  | 44111319 |  | 无 | 电路板钻孔用
| 224 | 牛皮纸 |  |  | 4804490000 |  | 无 | 用于基板PP铜箔压合时之隔层传热用,不复出口
| 225 | 保银纸 |  |  | 4811609000 |  | 无
| 226 | 靠垫纸 |  |  | 4811900000 |  | 无 | 钻孔用
| 227 | 棉花棒 |  |  | 5601210090 |  | 无
| 228 | 打磨用化纤布轮 |  |  | 5911900000 |  | 无
| 229 | 过滤网 |  |  | 5911900000 |  | 无
| 230 | 固化片 |  |  | 7019320000 |  | 无
| 231 | 铆钉/铜制 |  |  | 7415100000 |  | 无
| 232 | 铝板 |  |  | 7606910000 |  | 无 | 电路板钻孔用
| 233 | 锯片 |  |  | 8202390000 |  | 无
| 234 | 基板钻 |  |  | 8207509000 |  | 无
| 235 | 滤芯 |  |  | 8421999000 |  | 无
| 236 | 滚轮 |  |  | 8479909090 |  | 无
| 237 | 刷子 |  |  | 9603401900 |  | 无
| 238 | 锡添加剂 |  |  | 38249090.9 |  | 无
| 239 | 铜球 |  |  | 74199991 |  | 有
| 240 | 镍阳极 |  |  | 75089010 75021000 |  | 有
| 241 | 纯锡阳极 |  |  | 80070090 |  | 有
| 242 | 过硫酸钠 |  |  | 28334000 |  | 无
| 243 | 活性炭 |  |  | 38021000 |  | 无
| 244 | 助滤粉 |  |  | 38029000 |  | 无
| 245 | 清洁剂 |  |  | 34022090 34029000.90 |  | 无
| 246 | 炭芯 |  |  | 38021000 84219990 |  | 无
| 247 | 补充剂 |  |  | 38249090.9 |  | 无
| 248 | 退夹液 |  |  | 38249090.9 |  | 无
| 249 | 胶纸 |  |  | 39191099 39191010 |  | 无
| 250 | 过滤芯 |  |  | 39269090 |  | 无
| 251 | 碳酸钾 |  |  | 28364000 |  | 无
| 252 | 蚀刻再生剂 |  |  | 38119000 |  | 无
| 253 | 除泡剂 |  |  | 34021300 34022090 |  | 无
| 254 | 蚀板盐 |  |  | 38249090.90 28271090 |  | 无
| 255 | 退锡水 |  |  | 38249090.90 28080000 |  | 无
| 256 | 碳油/导电油墨 |  |  | 32151100 |  | 无 | 用于板面按键导电作用
| 257 | 粘网胶 |  |  | 35069120 |  | 无 | 用于网版制作
| 258 | 阻焊剂 |  |  | 32151900 |  | 有
| 259 | 微蚀剂 |  |  | 38249090.9 |  | 无
| 260 | 硬化剂 |  |  | 38249090.9 |  | 无
| 261 | 可剥胶 |  |  | 85479090 38062090 |  | 无
| 262 | 浮石粉 |  |  | 25131900 | SiO2 70.5%, Al2O3 13.5% | 无 | 清洁印刷电路板面
| 263 | 碳酸钾 |  |  | 28364000 |  | 无
| 264 | 稀释剂 |  |  | 38140000 |  | 无
| 265 | 抗蚀油墨 |  |  | 32151100 |  | 无
| 266 | 除泡剂 |  |  | 34021300 34022090 |  | 无
| 267 | 洗网粉 |  |  | 34029000.9 |  | 无 | 用于清洁网版
| 268 | 封网浆 |  |  | 35061000.9 | 白乳胶卷50%， PVA 15%, 丙烯酸楚10%， 其余水 | 无 | 用于网版制作
| 269 | 去膜剂 |  |  | 37079010 29215190 | NaOH, 有机碱 | 无 | 去除干膜
| 270 | 除油剂 |  |  | 38249090.90 34029090.90 |  | 无
| 271 | 胶纸 |  |  | 39191099 39191010 |  | 无
| 272 | 洗网纸 |  |  | 39202000.9 |  | 无
| 273 | 丝网 |  |  | 59119000 59112000 | 尼龙 | 无 | 用于网版制作
| 274 | 倒边刀 |  |  | 82081000 |  | 无
| 275 | 保护膜 |  |  | 39209990 |  | 无
其它 | 276 | 磨轮 |  |  | 59119000 |  | 无
| 277 | 砂纸 |  |  | 68052000 |  | 无
| 278 | 针模用有机玻璃 |  |  | 39205100 |  | 无
| 279 | 砂轮 |  |  | 68042100 |  | 无
注：此目录仅作为监管指引使用，对有关消耗性物料是否物化及征免税，请根据关区实际核定后确定。

## 消耗性物料分类目录 (2)
附件2
印刷线路板行业消耗性物料分类目录
行业：线路板 | [7 empty] | 工序:板面处理、沉铜、电镀、显影、蚀刻、印刷、防氧化
工序流程 | 序号 | 中文名称 | 英文名称 | 规格型号 | 商品编码 | 成份 | 有无物化 | 作用、效果 | 备注
板面处理 | 2 | 浸锡基本剂2000 |  |  | 28332990 | 硫脲(10-25%),水 | 无 | 用于线路板表面处理,提供反应环境使线路板表面沉积一层锡
板面处理 | 3 | 浸锡校正剂SN |  |  | 28332990 | 硫脲(2.5-10%),水 | 无 | 用于线路板表面处理,提供反应环境使线路板表面沉积一层锡
板面处理 | 4 | 浸锡基本剂2000 |  |  | 28332990 | 硫脲（10~25%）、水 | 无 | 用于线路板表面处理,提供反应环境使线路板表面沉积一层锡
板面处理 | 5 | 浸锡校正剂SN |  |  | 28332990 | 硫脲（2.5~10%）、水 | 无 | 用于线路板表面处理,提供反应环境使线路板表面沉积一层锡
板面处理 | 7 | 浸锡基本剂LP |  |  | 28419000 | 甲基磺酸(25~50%)、水 | 无 | 用于线路板表面处理,提供反应环境使线路板表面沉积一层锡
板面处理 | 8 | 浸锡添加剂 |  |  | 28419000 | 甲基磺酸(2~10%)、水 | 无 | 用于线路板表面处理,提供反应环境使线路板表面沉积一层锡
板面处理 | 9 | 有机防氧膜预浸剂加速液 |  |  | 38249090 | 氯化钠：30%、锡酸钠20%、脲素20%、水30% | 无 | 活化前预浸板面
板面处理 | 10 | 有机防氧膜预浸剂加速液 |  |  | 38249090 | 氯化钠：30%、锡酸钠20%、脲素20%、水30% | 无 | 活化前预浸板面
板面处理 | 11 | 有机防氧膜预浸剂添加液 |  |  | 38249090 | 氯化钠：30%、锡酸钠20%、脲素20%、水30% | 无 | 活化前预浸板面
沉金 | 12 | 516开缸剂 |  |  | 38249090 | 亚硫酸钠10-20%，水80-90% | 无 | 沉厚金开缸
沉金 | 13 | 浸金补充剂 | Aurotech SF Plus Replenisher Solution |  | 38249090 | 柠檬酸5%,柠檬酸钾5%,络合酸5%，水85% | 无 | 用于沉金工序，补充金缸药水的PH缓冲剂
沉金 | 14 | 浸金建浴剂 | Aurotech SF Plus Make Up Solution |  | 38249090 | 磷酸:10%,磷酸钾5%,其它:70%,柠檬的络合剂10%,缓冲剂5% | 无 | 用于沉金工序，用于配制新金缸药水，作为金缸药水的PH缓冲剂
沉镍 | 17 | 化镍混合剂 | Aurotech Premix Part B |  | 38249090 | 次亚磷酸钠35-40%,水40%,其它5%，钠稳定剂15% | 无 | 用于沉镍工序，补充镍缸药水中次亚磷酸钠的浓度
沉镍 | 18 | 化镍建浴剂 | Aurotech CNN Mod. Make Up Sol. |  | 38249090 | 次亚磷酸钠25%,水55%,其它5%，钠稳定剂15% | 无 | 用于沉镍工序，用于配新镍缸药水，是沉镍反应的还原剂
沉镍 | 19 | 微蚀后浸剂 | CIMATEC PR-505 |  | 38249090 | 硫酸20%,碳酸钾20%，硫酸磷30%，水29%，硫酸铜1% | 无 | 用于沉镍、沉锡工序
沉铜 | 20 | 预浸剂 | Cataprep 404 Predip |  | 38249090 | 氯化钠：30%、锡酸钠20%、脲素20%、水30% | 无 | 活化前预浸板面
沉铜 | 21 | 甲醛 | Formaldehyde |  | 29121100 | HCHO:37%、水：62%，其它1% | 无 | PTH工序，沉铜缸还原剂，使孔壁沉上铜待定是否催化剂
沉铜 | 22 | 沉铜除油剂 | Securiganth 902 Cleaner |  | 34029000 | 阴离子活性剂10-30%，丙醇1-10%，单乙醇胺10-30% | 无 | PTH工序调整剂,清洗、调整、湿润孔壁，增强孔壁的亲水性
沉铜 | 23 | 沉铜除油添加剂 |  |  | 34029000 | 硫酸38%,硬脂酸盐10%,甲酸5%,胺基乙醇10%,三乙醇胺3%,其它为水 | 无 | PTH工序，除油剂，具有清洁、湿润扎壁的作用，增强孔壁的亲水性
沉铜 | 24 | 沉铜清洁剂 | Circuposit MLB Promoter 214D-2 |  | 34029000 | 阴离子表面活性剂6%，磷酸钠50%,其它无机盐4%,其它为水 | 无 | PTH工序，除胶活化剂，有活化孔壁的作用
沉铜 | 25 | 沉铜湿滑清洁剂 |  |  | 34029000 | 阴离子表面活性剂6%，磷酸钠50%,其它无机盐4%,其它为水 | 无 | PTH工序，除胶活化剂，有活化孔壁的作用
沉铜 | 26 | 酸性除油剂 | Cupra Pro S2 |  | 34029000 | 盐酸15%,十二烷基苯磺酸钠20%,十二烷基苯磺酸钠20%,水45% | 无 | 去除板面油渍及指印
沉铜 | 27 | 微孔除油剂 |  |  | 34029000 | 次磷酸钠87%,阳离子表面活性剂0.6%,水12.4% | 无 | 用来清洁板面和孔内
沉铜 | 28 | 酸性除油剂 | Cupra Pro S2 |  | 34029000.9 | 甲基硫酸：10~25%、水30%，非离子活性剂 5-10%，十二烷基苯磺酸钠5-10%，硫酸25% | 无 | 清除线路板表面油污
沉铜 | 34 | 高速沉铜加促剂 | M COPPER 85C |  | 38159000 | 氢氧化钠24%、氟硼酸：33%、水43% | 无 | PTH工序，化学沉铜液，调节铜缸PH值，控制反应速度
沉铜 | 35 | 高速沉铜加促剂添加液 |  |  | 38159000 | 氢氧化钠24%、氟硼酸：33%、水43% | 无 | PTH工序，化学沉铜液，调节铜缸PH值，控制反应速度
沉铜 | 36 | 加促剂 | M Accelerate B |  | 38159000 | 亚氯酸钠：20%、水：20%、氧化剂30%、无机酸30% | 无 | PTH工序，加促剂，有活化后解胶的作用，使钯核暴露出来，为沉铜提供晶核
沉铜 | 37 | 沉铜处理剂 | METEX 9267 Cleaner |  | 38249090 | 亚硝酸钠：10%、硼酸钠：60%、其它：30% | 无 | PTH工序，除油剂，有清洁、湿润孔壁的作用，增强孔壁的亲水性
沉铜 | 38 | 沉铜促化剂基本液 |  |  | 38249090 | 亚氯酸钠：20%、水：20%、氧化剂30%、无机酸30% | 无 | PTH工序，加促剂，有活化后解胶的作用，使钯核暴露出来，为沉铜提供晶核
沉铜 | 40 | 沉铜调节剂 | Securiganth P500 Reducing Conditioner |  | 38249090 | 羟胺硫酸钠30%，水50%，其它10%，硫酸羟胺10% | 无 | PTH工序，化学还原剂，中和MnO2
沉铜 | 42 | 沉铜减速剂 |  |  | 38249090 | 甲醇2%，二胺基四乙酸钠25%,水40%,络合物33% | 无 | PTH工序，化学沉铜药水，具有络合作用
沉铜 | 44 | 沉铜膨胀液 | Securganth P Swelling Agent Conc |  | 38249090 | 丙醇20%、乙二醇40%，乙醚20%，水20% | 无 | PTH工序，膨胀剂，溶胀孔壁环氧树脂
沉铜 | 45 | 沉铜条件剂 | XD-6190 -T |  | 38249090 | 十六烷基溴代吡啶25%，水70%，其它5% | 无 | PTH工序，除油剂，有清洁、湿润孔壁的作用，增强孔壁的亲水性
沉铜 | 46 | 沉铜微孔清洁剂 |  |  | 38249090 | 亚硝酸钠：10%、硼酸钠：60%、其它：30% | 无 | PTH工序，除油剂，有清洁、湿润孔壁的作用，增强孔壁的亲水性
沉铜 | 47 | 沉铜稳定剂 |  |  | 38249090 | 甲醇3%、亚铁氰化钠10%、水>70% 络合物33%、水65%、甲醇2% | 无 | 用于沉铜线,降低铜缸副反应的发生
沉铜 | 48 | 沉铜预浸剂 | Neoganth B Pre Dip Soloution |  | 38249090 | 硫化氢钠：10%、水：80%,氟硼酸钠10% | 无 | PTH工序，预浸剂，具有保持活化缸浓度稳定的作用
沉铜 | 49 | 沉铜中和剂 | M Neutralize |  | 38249090 | 羟胺硫酸钠30%，硫酸：23%、乙醇酸4%、其余水 | 无 | PTH工序，具有中和MnO2的作用
沉铜 | 50 | 除胶渣附加剂 | M 79224 |  | 38249090 | 氢氧化钠：30%、水60%、其它10% | 无 | PTH工序，清除孔壁胶渣的作用 | 20"×24"
沉铜 | 52 | 高速沉铜附加剂 |  |  | 38249090 | 络合物30%,甲醇：10%,氢氧化钠15%,甲醛5%,其它为水 | 无 | PTH工序，化学沉铜液，具有络合作用，维持铜缸稳定
沉铜 | 53 | 高速沉铜附加剂 | M COPPER 85B |  | 38249090 | 络合物30%,甲醇：10%,氢氧化钠15%,甲醛5%,其它为水 | 无 | PTH工序，化学沉铜液，具有络合作用，维持铜缸稳定
沉铜 | 55 | 高速沉铜加促剂基本液 |  |  | 38249090 | 氢氧化钠24%、氟硼酸：33%、水43% | 无 | PTH工序，化学沉铜液，调节铜缸PH值，控制反应速度
沉铜 | 57 | 化铜还原剂 | REDUCTION SOLUTION CU |  | 38249090 | 甲醛10%、氢氧化钠10%水：80% | 无 | 用于沉铜工序，是化学沉反应的还原剂
沉铜 | 58 | 还原剂 |  |  | 38249090 | 甲醛10%、氢氧化钠10%水：80% | 无 | 用于沉铜工序，是化学沉反应的还原剂
沉铜 | 59 | 基本膨胀剂 |  |  | 38249090 | 丙醇20%、乙二醇40%，乙醚20%，水20% | 无 | PTH工序，膨胀剂，溶胀孔壁环氧树脂
沉铜 | 60 | 膨胀剂 | Circuposit MLB Conditioner 211 |  | 38249090 | 乙二醇醚45%、丙醇10%、乙醚25%、水15%、其它5% | 无 | PTH工序，膨胀剂，有溶胀孔壁环氧树脂的作用
沉铜 | 61 | 膨胀添加剂 |  |  | 38249090 | 丙醇20%、乙二醇40%，乙醚20%，水20% | 无 | PTH工序，膨胀剂，溶胀孔壁环氧树脂
沉铜 | 62 | 松化膨胀剂 |  |  | 38249090 | 乙二醇醚45%、丙醇10%、乙醚25%、水15%、其它5% | 无 | PTH工序，膨胀剂，有溶胀孔壁环氧树脂的作用
沉铜 | 63 | 中和还原剂 |  |  | 38249090 | 羟胺硫酸钠30%，硫酸：23%、乙醇酸4%、其余水 | 无 | PTH工序，具有中和MnO2的作用
沉铜 | 64 | 中和基本剂 |  |  | 38249090 | 羟胺硫酸钠30%，硫酸：23%、乙醇酸4%、其余水 | 无 | PTH工序，具有中和MnO2的作用
沉铜 | 65 | 调节剂 |  |  | 38249090.9 | 氢氧化钠:25%、水：75% | 无 | PTH工序，化学沉铜液，调节铜缸PH值，控制沉铜速度
沉铜 | 66 | 氟蚀安全溶液 |  |  | 38249090.9 | 钠20%,苯80% | 无 | 处理铁氟龙板料,以作沉铜用
沉锡 | 67 | 除油剂 | CIMATEC PR-514 |  | 34029000 | 硫酸38%,硬脂酸盐10%,甲酸5%,胺基乙醇10%,三乙醇胺3%,其它为水 (38249090) | 无 | PTH工序，除油剂，具有清洁、湿润扎壁的作用，增强孔壁的亲水性
沉锡 | 68 | 除油剂 PP |  |  | 38249090 | 乙二醇10-20%,水 | 无 | 用于沉锡工序,清洁线路板表面油污和氧化物
打磨 | 69 | 磨辘 |  |  | 96035091.9 | 碳化硅 | 无 | 打磨铜面
打磨 | 70 | 飞翼辘 |  |  | 96035091.9 | 不织物、碳化硅 | 无 | 打磨铜面
镀金 | 74 | 补充剂 A |  |  | 38249090 | 线性长链饱和彩脂肪酸4.77%,氨1%,水94.23% | 无 | 调整膜厚
镀金 | 76 | 导金补充剂 |  |  | 38249090 | 柠檬酸钴10%，柠檬酸20%，水70% | 无 | 用于板面电镀拉
镀金 | 77 | 镀镍补充剂 |  |  | 38249090 | 糖精钠10%，甲醇2%，水88% | 无 | 用于板面电镀拉，线路板电镀用
镀金 | 78 | 金缸补充剂 | Ronovel CM Replenisher |  | 38249090 | KCN≥2%,柠檬酸≥3%,柠檬酸钾≥6%,水≥80% | 无 | 用于镀金工序
镀金 | 79 | 金缸充液（CM酸盐） |  |  | 38249090 | 柠檬酸钾0.5~1%,柠檬酸90~98%,氯化钾0.5~1% | 无 | 电镀金
镀金 | 80 | 金开缸剂 |  |  | 38249090 | 羧酸钾20%，有机磷化合物2%，水78% | 无 | 电镀金
镀金 | 81 | 镍光开缸剂 |  |  | 38249090 | 糖精钠3-8%,純水≧90% | 无 | 金手指镍缸开缸时用,增加镀镍的光泽及平整性
镀金 | 82 | 镀金开缸剂 |  |  | 38249090.9 | 柠檬酸钠<10%,柠檬酸钴<5%,柠檬酸<2%,水 | 无 | 板面电镀拉金缸开缸,帮助板面镀金
镀金 | 83 | 酸盐 | RONOVEL CM ACID SALT |  | 38249090.9 | 柠檬酸钾0.5-1%、柠檬酸70%，氯化钾0.5-1%,其它为水 | 无 | 线路板电镀用
镀镍 | 86 | 镀镍充剂 |  |  | 38249090 | 糖精钠3-8%,純水≧90% | 无 | 电镀镍缸开缸时用,增加镀镍的光泽,湿润性及平整性
镀镍/金 | 89 | 硼酸 | BORIC ACID |  | 28100020 | 硼酸〉96%、其它杂质〈4% | 无 | 用于电镀镍工序，是一种缓冲剂，在镍缸药中，作为缓冲剂
防氧化 | 90 | 816清洗剂 |  |  | 34029000 | 乙醇胺、水 | 无 | 用于成品板的表面清洁
防氧化 | 91 | 光亮剂 | MELPOLISH CU-67B |  | 38249090 | 甲醛20%、水55%、甲酸5%、铜离子20% | 无 | 用在抗氧化膜工序,是一种微蚀剂,除去电路板表面的氧化铜及粗化铜的表面,提高膜与铜的结合力
防氧化 | 92 | 光亮剂A |  |  | 38249090 | 甲醛20%、水55%、甲酸5%、铜离子20% | 无 | 用在抗氧化膜工序,是一种微蚀剂,除去电路板表面的氧化铜及粗化铜的表面,提高膜与铜的结合力
防氧化 | 93 | 光亮剂B |  |  | 38249090 | 甲醛20%、水55%、甲酸5%、铜离子20% | 无 | 用在抗氧化膜工序,是一种微蚀剂,除去电路板表面的氧化铜及粗化铜的表面,提高膜与铜的结合力
干菲林 | 96 | 定影清洁剂 |  |  | 34029000 | 硫代硫酸铵42%，醋酸钠5-10%，硼酸1-5%，亚硫酸铵1-5%，醋酸1-5%，水40-45% | 无 | 用于黑菲林定影。
干菲林 | 97 | 菲林清洁剂 |  |  | 34029000 | 20% 2-氨基-2-甲基丙酮, 80%水 | 无 | 超声波清洁工序,或者清洁菲林用
干菲林 | 98 | 菲林AL1-7 | FILM AL17 |  | 37013029 | PP塑料,感光粉 | 无 | 用于干菲林工序，将客户提供的线路板复制到菲林DPC上，通过干菲林曝光后转移到线路板上。
干菲林 | 99 | 黑菲林 |  |  | 37013029 | PP塑料,感光粉 | 无 | 用于内层或者外层干膜图象转移的生产工具, 以形成所需要的导电图形
干菲林 | 100 | 黄菲林 |  |  | 37013029 | PP塑料，感光粉 | 无 | 用于外层干膜和绿油图象转移的生产工具, 以形成所需要的导电图形
干菲林 | 101 | 干菲林/光致抗蚀干膜 |  |  | 37024422 | 聚丙烯酸树脂,感光粉,蓝色颜料,是干膜 | 无 | 适用于内层或者外层图象转移工序，作为图型转移的阻蚀剂及电镀的保护剂, 以形成所需要的导电图形。
干菲林 | 102 | 菲林AL1-7 | FILM AL17 |  | 37024429 | PP塑料，感光粉 | 无 | 用于网房，制造丝印网线路图形。
干菲林 | 103 | 菲林DPC | FOLEX DIAZO FILM |  | 37024429 | PP塑料，感光粉 | 无 | 用于外层干膜和绿油图象转移的生产工具
干菲林 | 104 | 感光抗蚀刻油墨 |  |  | 37071000 | 感光剂≤40%、丙稀酸聚合体≥60% | 无 | 用于内层图象转移的阻蚀剂, 以形成所需要的导电图形
干菲林 | 105 | 定影剂 | Kodak Ultraline Fixer Replenshr |  | 37079010 | 水30~35%、硫代硫酸铵 42%、乙酸钠5~10%、硼酸1~5%、亚硫酸铵1~5%、乙酸 1~5%、 亚流酸氢钠＜1% | 无 | 用于黑菲林定影。
干菲林 | 106 | 菲林定影补充剂 |  |  | 37079010 | 硫代硫酸铵42%，醋酸钠5-10%，硼酸1-5%，亚硫酸铵1-5%，醋酸1-5%，水40-45% | 无 | 用于黑菲林定影。
干菲林 | 107 | 菲林定影剂 |  |  | 37079010 | 硫代硫酸铵42%，醋酸钠5-10%，硼酸1-5%，亚硫酸铵1-5%，醋酸1-5%，水40-45% | 无 | 用于黑菲林定影。
干菲林 | 108 | 菲林定影清洁剂 |  |  | 37079010 | 硫代硫酸铵42%，醋酸钠5-10%，硼酸1-5%，亚硫酸铵1-5%，醋酸1-5%，水40-45% | 无 | 用于黑菲林定影。
干菲林 | 109 | 菲林显影补充剂 |  |  | 37079010 | 磷酸氢二钾1-5%，磷酸钾〈1%，亚硫酸钠5-10%，对苯二酚5%，水65-70% | 无 | 用于黑菲林显影。
干菲林 | 110 | 菲林显影剂 |  |  | 37079010 | 磷酸氢二钾1-5%，磷酸钾〈1%，亚硫酸钠5-10%，对苯二酚5%，水65-70% | 无 | 用于黑菲林显影。
干菲林 | 111 | 菲林显影清洁剂 |  |  | 37079010 | 磷酸氢二钾1-5%，磷酸钾〈1%，亚硫酸钠5-10%，对苯二酚5%，水65-70% | 无 | 用于黑菲林显影。
干菲林 | 112 | 无泡定影剂 |  |  | 37079010 | 水30~35%、硫代硫酸铵 42%、乙酸钠5~10%、硼酸1~5%、亚硫酸铵1~5%、乙酸 1~5%、 亚流酸氢钠＜1% | 无 | 用于黑菲林定影。
干菲林 | 113 | 显影剂 | D-IM DEVELOPER |  | 37079010 | 水65~70%、碳酸钠1~5%、溴化钠1~5%、亚硫酸钠5~10%、对苯二酚5%,碳酸钠 | 无 | 用于黑菲林显影。
干菲林 | 114 | 显影液9033 | DEVELOPER SOLUTION |  | 37079090 | 碳酸钠 35%、碳酸钾35%、水30% | 无 | 用于蚀刻拉显影，通过干菲林曝光后将客户提供的线路图显影到敷铜板上,并将多余的干菲林清洗掉.
干菲林 | 115 | 稀释剂 |  |  | 38140000 | 乙酸苯基汞≥70%、丙二醇一乙基醋酸乙酯≥20%、水≤10% | 无 | 用于稀释感光油。
干菲林 | 116 | 稀释剂P |  |  | 38140000 | 乙酸丙汞≥80%,水≤10%,丙二醇一乙基醋酸乙酯≤10% | 无 | 用于稀释感光油墨。
黑化 | 118 | 黑化除油剂 |  |  | 34029000 | 异丙醇40%、三乙醇胺10%、水50% | 无 | 用于黑化工艺生产，消除板表面的手指印和氧化物。
黑化 | 119 | 黑化后浸剂 |  |  | 38249090 | 二甲胺甲硼烷8%、氨水1%、水91% | 无 | 用于黑化工艺生产，将黑化后的铜表面的氧化铜变成氧化亚铜和氧化铜的混合物。
黑化 | 120 | 黑化氧化剂 |  |  | 38249090 | 亚氯酸钠27~28%、亚氯酸盐混合物3~4%、水67~88% | 无 | 用于黑化工艺生产，将铜表面氧化成黑色氧化铜，增加压板的粘合力。
黑化 | 122 | 退膜纸 |  |  | 48114900 | 酸酯聚合物 | 无 | 黑化板之间隔离
绿油 | 126 | 封网浆 | BLUE FILLER |  | 35069900 | (白乳胶50%、PVA15%、丙烯酸10%、其余水） | 无 | 做丝印网用
喷锡 | 127 | 喷锡油 | UNIOIL 1004 |  | 38249090 | 甘油聚醚55%，乙二醇醚20%，水25% | 无 | 喷锡工序之抗氧化 ,保温,是表面保护层虽有残留但应除去
清洁 | 128 | 除油剂SF |  |  | 34029000 | 甲烷磺酸(10-25%),丁氧基乙醇(2.5-10%),水 | 无 | 用于线路板沉锡前处理,将线路板表面的氧化物及油污去除
清洁 | 129 | 碱性除油剂 |  |  | 34029000 | 氢氧化钠≤20%、乙二胺≤10%、水≥70% | 无 | 用于处理铜面的油脂等污染物。
清洁 | 130 | 清洁剂 5240 |  |  | 34029000 | 四氯化烯91%，丁基、醋酸盐6%，抑制剂2% | 无 | 清洗松香
清洁 | 131 | 沉金酸性除油剂 |  |  | 34029000.9 | 盐酸15%,十二烷基苯磺酸钠20%,十二烷基苯磺酸钠20%,水45% | 无 | 去除板面油渍及指印
清洁 | 132 | 镀铜酸性除油剂 |  |  | 34029000.9 | 甲基硫酸：10~25%、水30%，非离子活性剂 5-10%，十二烷基苯磺酸钠5-10%，硫酸25% | 无 | 清除线路板表面油污
清洁 | 133 | 除漆剂 |  |  | 38140000 | 二氯甲烷23%、单甲醚一缩贰（乙二醇）35%、32% | 无 | 用于清洗烤箱喷嘴。
清洁 | 134 | 清洁剂 |  |  | 38249090 | 乙二醇丁醚〈50%，胺基乙醇〈60% | 无 | 用于线路板的表面清洁，以达到客户对离子污染的要求。
清洁 | 135 | 微蚀剂C |  |  | 38249090 | 过氧硫酸氢钾100% | 无 | 用于线路板沉锡前处理,将线路板表面的氧化物及油污去除
清洁 | 136 | 中和剂 216-5 |  |  | 38249090 | 硫酸10%，羟基乙酸8%，羟爱硫酸盐8%，非离子表面活化剂〈0.2%，水〉64% | 无 | 用于清洗残留在线路板上的高锰酸钾溶液。
清洁 | 137 | 清洁剂 |  |  | 38249090.9 | 乙二醇丁醚〈50%，胺基乙醇〈60% | 无 | 用于线路板的表面清洁，以达到客户对离子污染的要求。
清洁 | 138 | 微蚀剂SF |  |  | 38249090.9 | 过硫酸钠(50-75%),硫酸氢钠(10-25%) | 无 | 用于线路板沉锡前处理,将线路板表面的氧化物及油污去除
清洁 | 139 | 粘尘辘 |  |  | 96035091.9 | 橡胶 | 无 | 用于清除线路板板表面的固体杂物
清洁、粗化 | 140 | 抛光磨辘 |  |  | 96035091.9 | 金属及胶丝 | 无 | 用于线路板贴膜前清洁及粗化板面
清洁、粗化 | 141 | 尼龙磨辘 |  |  | 96035091.9 | 金属40%及胶丝60% | 无 | 用于线路板贴膜前清洁及粗化板面
清洁、粗化 | 142 | 松香辘 |  |  | 96035091.9 | 金属及胶丝 | 无 | 线路板清洁及粗化板面
热风整平 | 143 | 高温物料键合剂200 |  |  | 38249090 | 过氧化氢≤40%、氢氧化钠10%、水≥50% | 无
热风整平 | 144 | 高温物料键合剂300 |  |  | 38249090 | 硫脲≤20%、硫酸铜1%、水≥70% | 无
热风整平 | 145 | 高温物料键合剂400 |  |  | 38249090 | 硫酸亚锡≤30%、硫酸≤5%、水≥65% | 无
热风整平 | 146 | 高温物料起动剂 |  |  | 38249090 | 异丙氧基乙醇≤20%、乙二醇醚5%、水≥70% | 无
热风整平 | 147 | 高温油 |  |  | 38249090 | 甘油聚醚55%，乙二醇醚20%，水25% | 无 | 喷锡工序之抗氧化 ,保温起到增强粘合力的作用
上胶 | 148 | 丙二醇甲醚 |  |  | 29094990.9 | 丙二醇甲醚≥99.5%,甲二醇丙醚≤0.5% | 无 | 用于含浸机工序,用于溶解Vantico 28391 High Tg 树脂
湿绿油 | 150 | 蓝胶浆 | SD2954 |  | 32151900 | 蓝色颜料,PP塑胶(溶解在高份子酯来的多制物、烷荃芳荃亚磷酸酯) | 无 | 用于湿膜印蓝胶，起保护喷锡板面作用
湿绿油 | 151 | 除泡剂 | ANTIFOAM 86 |  | 38249090 | C6H14O250%、H2O50% | 无 | 消除湿膜显影时产生的泡沫
湿绿油 | 152 | 消泡剂 |  |  | 38249090.9 | C6H14O250%,H2O50% | 无 | 消除湿膜显影时产生的泡沫
实验室 | 153 | 抛光液 |  |  | 38249090 | 水40-70%，聚乙二醇30-60%，金钢石0-2%，无定形硅0-2% | 无 | 用于抛光机上微切片抛光处理，消除微切片上的擦痕，便于显微境进行微观测量和分析。
蚀刻 | 154 | 蚀板盐 |  |  | 28271090 | 氯化氨≤95%,水≥5% | 无 | 用于将基材表面不需要的铜蚀刻掉，使基材表面出现所需要的图形
蚀刻 | 155 | 铜膜粗化剂 |  |  | 38249090 | 硫酸镁35-45%, 碳酸钾25-40%, 水15-40% | 无 | 用于蚀刻拉将基材表面不需要的铜蚀掉，使基材表面出现图形，实现图形转移。用于辘油机。
蚀刻 | 156 | 酸性微蚀剂 |  |  | 38249090.9 | 硫酸镁35~45%、钾-硫酸根25~40%、水15~40% | 无 | 用于内层干菲林前处理工序，除去铜表面的保护层及形成粗糙的铜表面, 便于与干膜或感光油紧密粘和。
蚀刻 | 157 | 微蚀剂 | CUPRAETCH PT PART A |  | 38249090.9 | 硫酸镁35~45%、钾-硫酸根25~40%、水15~40% | 无 | 用于内层干菲林前处理工序，除去铜表面的保护层及形成粗糙的铜表面, 便于与干膜或感光油紧密粘和。
图形电镀 | 158 | 镀镍调酸盐 |  |  | 38249090.9 | PH- 氨基磺酸98%，水2%,PH+碳酸镍98%，水2%,硫酸10%，甲醛2%，水88% | 无 | 用于板面电镀
图形电镀 | 159 | 微蚀剂C |  |  | 28334000 | 过氧硫酸氢钾100% | 无 | 铜面微蚀处理
图形电镀 | 160 | 镀铜光剂 |  |  | 38249090 | 甲醇：3~20%、硫酸5%、多羟基聚醚：3~20%、其它为水 | 无 | 电镀、整平、湿润
图形电镀 | 161 | 镀铜光亮剂补充液 |  |  | 38249090 | 硫酸铜1%,硫酸10%,苯磺酸钠1.5%,其它为水 | 无 | 增强电镀的均匀性和延展性,使镀层光亮
图形电镀 | 162 | 镀铜光亮剂浓缩液 |  |  | 38249090 | 硫酸铜1%,硫酸10%,苯磺酸钠1.5%,其它为水 | 无 | 增强电镀的均匀性和延展性,使镀层光亮
图形电镀 | 163 | 镀铜平整剂 |  |  | 38249090 | 甲醇：3~20%、硫酸5%、多羟基聚醚：3~20%、其它为水 | 无 | 电镀、整平、湿润
图形电镀 | 164 | 镀铜添加剂补充液 |  |  | 38249090 | 硫酸铜1%,硫酸10%,苯磺酸钠1.5%,其它为水 | 无 | 增强电镀的均匀性和延展性,使镀层光亮
图形电镀 | 165 | 镀铜添加剂浓缩液 |  |  | 38249090 | 硫酸铜1%,硫酸10%,苯磺酸钠1.5%,其它为水 | 无 | 增强电镀的均匀性和延展性,使镀层光亮
图形电镀 | 166 | 酸铜添加剂 | Cupracid Additive Universal Plus |  | 38249090 | 十二烷基磺酸钠20%，硫酸20%,其它为水 | 无 | 用于电镀工序，在镀镍过程中，使电镀层结晶细致，增加镀层的光亮度
图形电镀 | 167 | 酸铜整平剂 | Cupracid Universou Plus Basic Leveller |  | 38249090 | 乙基硫脲10%，硫酸20%,甲醛0.1-0.9%,其它为水 | 无 | 用于电镀工序，在镀镍过程中，增加电镀过程中的整平性有待研究
图形电镀 | 168 | 添加剂2001 | Copper Gleam 2001 Additive |  | 38249090 | 甲醇：3~20%、硫酸5%、多羟基聚醚：3~20%、其它为水 | 无 | 电镀、整平、湿润
图形电镀 | 169 | 添加剂CP | Electroposit 1100C Acid Copper |  | 38249090 | 硫酸铜1%,硫酸10%,苯磺酸钠1.5%,其它为水 | 无 | 增强电镀的均匀性和延展性,使镀层光亮
图形电镀 | 170 | 导电药水 |  |  | 38249090.9 | 柠檬酸20%，柠檬酸钾25%，水40% | 无 | 用于板面电镀拉，增强电镀液导电
褪锡 | 173 | 退锡水 | SOLDER STRIP 188K |  | 38249090 | 硝酸30%(HNO3)、水68%、硫酸铁1%、氨基磺酸1% | 无 | 褪锡
褪锡 | 174 | 盐酸退锡水 |  |  | 38249090 | 硝酸30%(HNO3)、水68%、硫酸铁1%、氨基磺酸1% | 无 | 褪锡
褪银 | 175 | 酸性退银液基本剂 |  |  | 38249090 | 活性氯>2%、次氯酸＜5%、水 | 无 | 用于退除线路板表面的银层。
褪银 | 176 | 酸性退银液添加剂 |  |  | 38249090 | 活性氯>2%、次氯酸＜5%、水 | 无 | 用于退除线路板表面的银层。
褪银 | 177 | 退银剂 |  |  | 38249090 | 活性氯>2%、次氯酸＜5%、水 | 无 | 用于退除线路板表面的银层。
外形加工 | 178 | 锣刀 |  |  | 82089000 | 碳钢 | 无 | 用于锣机，锣线路板外型用
钻孔 | 180 | 钻咀 |  |  | 82075090 | 铁、钛、钨 | 无 | 用于钻机，线路板钻孔用
其它 | 181 | 浮石粉 |  |  | 25131000 | SiO2 70.5%, Al2O3 13.5% | 无 | 清洁印刷电路板面
其它 | 182 | 研磨剂 |  |  | 2530909990 |  | 无 | 清洁印刷电路板面
其它 | 183 | 氢氧化钠 |  |  | 2815110000 |  | 无 | 去除干膜或者清洁生产线
其它 | 184 | 硫酸钠 |  |  | 2833190000 |  | 无 | 冲洗工业光膜用
其它 | 185 | 硫酸钾 |  |  | 2836400000 |  | 无 | 冲洗工业光膜用
其它 | 186 | 次磷酸钠溶液 |  |  | 2835100000 |  | 无
其它 | 187 | 碳酸钠 |  |  | 2836200000 |  | 无 | 显影未曝光的干膜
其它 | 188 | 异丙醇 |  |  | 2905122000 |  | 无
其它 | 189 | 液态感光线路油墨 |  |  | 3215190000 |  | 无 | 用于内层图象转移的阻蚀剂, 以形成所需要的导电图形
其它 | 190 | 粘网胶/环氧树脂 |  |  | 3506912000 |  | 无 | 用于网版制作
其它 | 191 | 激光绘图仪胶片 |  |  | 3701309000 |  | 无
其它 | 192 | 碳芯/活性碳 |  |  | 3802100000 | 碳 | 无 | 用于吸附溶液中的有机物杂质
其它 | 193 | 助焊剂 |  |  | 3810900000 |  | 无 | 热风整平中使用，有一道工序将其除去
其它 | 194 | 速化剂 |  |  | 3811900000 |  | 无 | 去掉钯胶
其它 | 195 | 调薄水 |  |  | 3814000000 |  | 无
其它 | 196 | 钯活化剂KAT-450 |  |  | 3815190000 |  | 无 | 在孔壁上沉积一层钯胶体
其它 | 197 | 沉银微蚀剂 |  |  | 3824909090 |  | 无 | 微蚀
其它 | 198 | 促进剂 |  |  | 3824909090 |  | 无
其它 | 199 | 过硫酸氢钾混合物 |  |  | 3824909090 |  | 无 | 表面处理微蚀刻使用
其它 | 201 | 镍润湿剂 |  |  | 3824909090 |  | 无
其它 | 202 | 捕捉剂 |  |  | 3824909090 |  | 无 | 处理线路板制程中产生的废液，捕捉其中的金属元素
其它 | 203 | 喷沙粉 |  |  | 3824909090 |  | 无
其它 | 204 | 乳剂 |  |  | 3824909090 |  | 无
其它 | 205 | 晒网浆 |  |  | 3824909090 |  | 无 | 用于网版制作
其它 | 206 | 湿润剂 |  |  | 3824909090 |  | 无 | 除铝污
其它 | 207 | 蚀排具剂 |  |  | 3824909090 |  | 无
其它 | 208 | 酸性脱脂剂 |  |  | 3824909090 |  | 无 | 脱脂
其它 | 209 | 消针孔剂 |  |  | 3824909090 |  | 无 | 脱脂时将盖在铜面上的针孔剂去掉
其它 | 210 | 炸棍药水 |  |  | 3824909090 |  | 无 | 去除电镀夹头上度上的铜锡
其它 | 211 | 胶带 |  |  | 3919101000 |  | 无
其它 | 212 | 单面胶纸 |  |  | 3919109900 |  | 无
其它 | 213 | 防电镀胶纸 |  |  | 3919109900 |  | 无 | 在板子上压一层胶纸，以防不要镀金的铜面镀上金
其它 | 214 | 保护膜 |  |  | 3919909000 |  | 无 | 将保护膜覆盖于有电路图像的基板上，当用药液处理基板之后，保护膜随之消失
其它 | 215 | 离型膜 |  |  | 3920209090 |  | 无
其它 | 216 | 洗网纸/聚丙烯 |  |  | 3920209090 | 聚丙烯 | 无 | 用于清洁网版
其它 | 217 | 酚醛垫板 |  |  | 3920940000 |  | 无 | 钻孔时作下垫板用
其它 | 218 | 红胶 |  |  | 3920999000 |  | 无 | 将镀金区贴上红胶，防止喷锡时金面沾锡
其它 | 219 | 胶刮 |  |  | 3926909000 | 橡胶 | 无 | 用于丝印绿油
其它 | 220 | 塑料垫 |  |  | 3926909090 |  | 无 | 将基板切割成客户要求之形状时，胶垫随之被损坏
其它 | 221 | 橡胶手套 |  |  | 4015190000 |  | 无 | 进行电气作业时做绝缘保护
其它 | 222 | 胶圈 |  |  | 4016999000 |  | 无
其它 | 223 | 纤维垫板 |  |  | 44111319 |  | 无 | 电路板钻孔用
其它 | 224 | 牛皮纸 |  |  | 4804490000 |  | 无 | 用于基板PP铜箔压合时之隔层传热用,不复出口
其它 | 225 | 保银纸 |  |  | 4811609000 |  | 无
其它 | 226 | 靠垫纸 |  |  | 4811900000 |  | 无 | 钻孔用
其它 | 227 | 棉花棒 |  |  | 5601210090 |  | 无
其它 | 228 | 打磨用化纤布轮 |  |  | 5911900000 |  | 无
其它 | 229 | 过滤网 |  |  | 5911900000 |  | 无
其它 | 230 | 固化片 |  |  | 7019320000 |  | 无
其它 | 231 | 铆钉/铜制 |  |  | 7415100000 |  | 无
其它 | 232 | 铝板 |  |  | 7606910000 |  | 无 | 电路板钻孔用
其它 | 233 | 锯片 |  |  | 8202390000 |  | 无
其它 | 234 | 基板钻 |  |  | 8207509000 |  | 无
其它 | 235 | 滤芯 |  |  | 8421999000 |  | 无
其它 | 236 | 滚轮 |  |  | 8479909090 |  | 无
其它 | 237 | 刷子 |  |  | 9603401900 |  | 无
其它 | 238 | 锡添加剂 |  |  | 38249090.9 |  | 无
其它 | 242 | 过硫酸钠 |  |  | 28334000 |  | 无
其它 | 243 | 活性炭 |  |  | 38021000 |  | 无
其它 | 244 | 助滤粉 |  |  | 38029000 |  | 无
其它 | 245 | 清洁剂 |  |  | 34022090 34029000.90 |  | 无
其它 | 246 | 炭芯 |  |  | 38021000 84219990 |  | 无
其它 | 247 | 补充剂 |  |  | 38249090.9 |  | 无
其它 | 248 | 退夹液 |  |  | 38249090.9 |  | 无
其它 | 249 | 胶纸 |  |  | 39191099 39191010 |  | 无
其它 | 250 | 过滤芯 |  |  | 39269090 |  | 无
其它 | 251 | 碳酸钾 |  |  | 28364000 |  | 无
其它 | 252 | 蚀刻再生剂 |  |  | 38119000 |  | 无
其它 | 253 | 除泡剂 |  |  | 34021300 34022090 |  | 无
其它 | 254 | 蚀板盐 |  |  | 38249090.90 28271090 |  | 无
其它 | 255 | 退锡水 |  |  | 38249090.90 28080000 |  | 无
其它 | 256 | 碳油/导电油墨 |  |  | 32151100 |  | 无 | 用于板面按键导电作用
其它 | 257 | 粘网胶 |  |  | 35069120 |  | 无 | 用于网版制作
其它 | 259 | 微蚀剂 |  |  | 38249090.9 |  | 无
其它 | 260 | 硬化剂 |  |  | 38249090.9 |  | 无
其它 | 261 | 可剥胶 |  |  | 85479090 38062090 |  | 无
其它 | 262 | 浮石粉 |  |  | 25131900 | SiO2 70.5%, Al2O3 13.5% | 无 | 清洁印刷电路板面
其它 | 263 | 碳酸钾 |  |  | 28364000 |  | 无
其它 | 264 | 稀释剂 |  |  | 38140000 |  | 无
其它 | 265 | 抗蚀油墨 |  |  | 32151100 |  | 无
其它 | 266 | 除泡剂 |  |  | 34021300 34022090 |  | 无
其它 | 267 | 洗网粉 |  |  | 34029000.9 |  | 无 | 用于清洁网版
其它 | 268 | 封网浆 |  |  | 35061000.9 | 白乳胶卷50%， PVA 15%, 丙烯酸楚10%， 其余水 | 无 | 用于网版制作
其它 | 269 | 去膜剂 |  |  | 37079010 29215190 | NaOH, 有机碱 | 无 | 去除干膜
其它 | 270 | 除油剂 |  |  | 38249090.90 34029090.90 |  | 无
其它 | 271 | 胶纸 |  |  | 39191099 39191010 |  | 无
其它 | 272 | 洗网纸 |  |  | 39202000.9 |  | 无
其它 | 273 | 丝网 |  |  | 59119000 59112000 | 尼龙 | 无 | 用于网版制作
其它 | 274 | 倒边刀 |  |  | 82081000 |  | 无
其它 | 275 | 保护膜 |  |  | 39209990 |  | 无
其它 | 276 | 磨轮 |  |  | 59119000 |  | 无
其它 | 277 | 砂纸 |  |  | 68052000 |  | 无
其它 | 278 | 针模用有机玻璃 |  |  | 39205100 |  | 无
其它 | 279 | 砂轮 |  |  | 68042100 |  | 无
注：此目录仅作为监管指引使用，对有关消耗性物料是否物化及征免税，请根据关区实际核定后确定。